## Data
מספר דגם | מספר טור | מספר שורה | שטח הצומת חיצוני [um^2] | שטח צומת פנימי [um^2] | התנגדות שנמדדה כולל נגד במקביל | התנגדות הצומת | Critical Current [A] | Critical Current density [A/um^2] | הערות | מספר דגם | מספר טור | מספר שורה | שטח הצומת חיצוני [um^2] | שטח צומת פנימי [um^2] | התנגדות שנמדדה כולל נגד במקביל | התנגדות הצומת | Critical Current [A] | Critical Current density [A/um^2] | הערות | מספר דגם | מספר טור | מספר שורה | שטח הצומת חיצוני [um^2] | שטח צומת פנימי [um^2] | מתח נמדד ב-mV (LOCKING AMP)- נגד משתנה במצב של 49KOhm | התנגדות שנמדדה כולל נגד במקביל | התנגדות הצומת | Critical Current [A] | Critical Current density [A/um^2] | הערות
1 | 1 | 1 | 2.5452 | 1.6968 | 136.7 | 46930.93 | 0.006392373 | 0.003767311 |  | 2 | 1 | 1 | 1.7934 | 0.976 | 8280 | 9963.654 | 0.03010944 | 0.01678902 | נפרצה לאחר מכן | 3 | 1 | 1 |  |  | 0.05 | 148000 |  |  |  | נתק. כולל גם נגד בטור
1 | 1 | 2 | 2.9736 | 2.0296 | 133 | 43217.3 | 0.006941664 | 0.003420213 |  | 2 | 1 | 2 | 1.8748 | 1.2317 | 0 |  |  |  | כנראה פרצתי אותה | 3 | 1 | 2 |  |  | 0.57 | 99000 |  |  |  | קצר. כולל גם נגד בטור
1 | 1 | 3 | 2.4444 | 1.6684 | 136.1 | 46328.68 | 0.00647547 | 0.003881246 |  | 2 | 1 | 3 | 1.6459 | 0.872 | 49000 |  |  |  | נפרצה לאחר מכן | 3 | 1 | 3 |  |  | 0.05 | 148000 |  |  |  | נתק.כולל גם נגד בטור
1 | 1 | 4 | 2.7904 | 1.9729 | 99 |  |  |  | קצר | 2 | 1 | 4 | 1.744 |  | 49000 |  |  |  | נפרצה לאחר מכן | 3 | 1 | 4 |  |  | 0.05 | 148000 |  |  |  | נתק.כולל גם נגד בטור
1 | 1 | 5 | 2.834 | 2.1037 | 134.9 | 45124.23 | 0.006648313 | 0.003160295 |  | 2 | 1 | 5 | 1.808 | 1.0961 | 0 |  |  |  | כנראה פרצתי אותה | 3 | 1 | 5 |  |  | 0.05 | 148000 |  |  |  | נתק.כולל גם נגד בטור
1 | 2 | 1 | 4.912 | 3.632 | 99 |  |  |  | קצר | 2 | 2 | 1 | 4.9288 | 3.232 | 2213 | 2317.674 | 0.1294401 | 0.04004955 |  | 3 | 2 | 1 |  |  | 0.549 | 99000 |  |  |  | קצר (נפרצה). כולל גם נגד בטור
1 | 2 | 2 | 6.741 | 4.7722 | 123 | 33183.3 | 0.009040693 | 0.00189445 |  | 2 | 2 | 2 | 4.4719 | 2.4034 | 2426 | 2552.368 | 0.1175379 | 0.04890484 |  | 3 | 2 | 2 | 5.2689 | 3.1652 | 4.05 | 99700 | 710.1449 | 0.422449 | 0.1334668 | נפרצה לאחר מכן אין רזולוציה עד מאות אוהם. כולל גם נגד בטור
1 | 2 | 3 | 4.912 | 3.76 | 125.1 | 35290.1 | 0.008500968 | 0.002260896 |  | 2 | 2 | 3 | 3.5432 | 1.8748 | 2695 | 2851.852 | 0.1051948 | 0.05610988 |  | 3 | 2 | 3 | 3.9059 | 2.3352 | 4.059 | 99900 | 916.8399 | 0.3272109 | 0.1401211 | נפרצה לאחר מכן אין רזולוציה עד מאות אוהם. כולל גם נגד בטור
1 | 2 | 4 | 4.912 | 3.632 | 125.4 | 35591.08 | 0.008429077 | 0.002320781 |  | 2 | 2 | 4 | 2.9143 | 1.7063 | 0 |  |  |  | כנראה הייתה 49K | 3 | 2 | 4 |  |  | 15.18 | 99000 |  |  |  | קצר (פרצתי אותה?)
1 | 2 | 5 | 4.8216 | 3.5752 | 125.4 | 35591.08 | 0.008429077 | 0.002357652 |  | 2 | 2 | 5 | 2.8675 | 1.426 | 49000 |  |  |  |  | 3 | 2 | 5 | 3.3306 | 2.3058 | 15.18 | 41000 | 251125 | 0.001194624 | 0.0005180953 | ?
1 | 3 | 1 | 6.1992 | 4.6904 | 99 |  |  |  |  | 2 | 3 | 1 | 4.24 | 3.152 | 1986 | 2069.894 | 0.144935 | 0.0459819 |  | 3 | 3 | 1 | 4.8804 | 3.6456 | 3.24 | 579 | 585.9235 | 0.5120123 | 0.1404466
1 | 3 | 2 | 8.789 | 6.5095 | 119.6 | 29772.67 | 0.01007636 | 0.001547946 |  | 2 | 3 | 2 | 4.9413 | 3.2761 | 1782 | 1849.252 | 0.1622277 | 0.04951855 |  | 3 | 3 | 2 | 6.5246 | 4.3228 | 2.61 | 438 | 441.9505 | 0.6788091 | 0.1570299
1 | 3 | 3 | 6.0028 | 4.558 | 125.1 | 35290.1 | 0.008500968 | 0.001865065 |  | 2 | 3 | 3 | 3.9543 | 2.4696 | 2150 | 2248.666 | 0.1334124 | 0.05402188 |  | 3 | 3 | 3 | 4.6148 | 3.0997 | 3.226 | 575 | 581.8276 | 0.5156167 | 0.1663441
1 | 3 | 4 | 6.0028 | 4.472 | 123.9 | 34086.19 | 0.008801218 | 0.001968072 |  | 2 | 3 | 4 | 5.0336 | 3.0272 | 2013 | 2099.24 | 0.1429088 | 0.04720826 |  | 3 | 3 | 4 | 5.248 | 3.696 | 3.46 | 630 | 638.2055 | 0.470068 | 0.1271829
1 | 3 | 5 | 5.584 | 4.368 | 124 | 34186.51 | 0.008775391 | 0.002009018 |  | 2 | 3 | 5 | 4.914 | 2.7783 | 1615 | 1670.043 | 0.1796361 | 0.06465683 |  | 3 | 3 | 5 | 3.9786 | 3.5133 | 3.54 | 650 | 658.7384 | 0.455416 | 0.1296263
1 | 4 | 1 | 7.957 | 6.6926 | 120.7 | 30876.06 | 0.009716267 | 0.001451793 |  | 2 | 4 | 1 | 5.2689 | 3.6477 | 205 | 205.8613 | 1.457292 | 0.3995099 | ? | 3 | 4 | 1 | 6.216 | 4.4215 | 2.72 | 459 | 463.3403 | 0.6474723 | 0.1464373
1 | 4 | 2 | 9.7781 | 7.9222 | 119.1 | 29271.15 | 0.010249 | 0.001293706 |  | 2 | 4 | 2 | 7.098 | 5.252 | 1327 | 1363.938 | 0.2199514 | 0.04187955 |  | 3 | 4 | 2 | 7.7836 | 5.124 | 2.37 | 380 | 382.97 | 0.7833512 | 0.1528789
1 | 4 | 3 | 7.5364 | 5.902 | 122.2 | 32380.75 | 0.009264763 | 0.001569767 |  | 2 | 4 | 3 | 5.9514 | 3.9458 | 1585 | 1637.984 | 0.183152 | 0.04641695 |  | 3 | 4 | 3 | 6.4076 | 3.7249 | 2.71 | 460 | 464.3593 | 0.6460515 | 0.1734413
1 | 4 | 4 | 7.6082 | 5.668 | 122.2 | 32380.75 | 0.009264763 | 0.001634574 |  | 2 | 4 | 4 | 6.5247 | 4.8278 | 1354 | 1392.478 | 0.2154433 | 0.04462556 |  | 3 | 4 | 4 | 6.5404 | 4.4719 | 15.15 | 35135 | 124169.9 | 0.002416045 | 0.0005402727 | ?
1 | 4 | 5 | 7.5542 | 5.3072 | 121.4 | 31578.24 | 0.009500214 | 0.001790061 |  | 2 | 4 | 5 | 6.656 | 4.3008 | 0 |  |  |  | כנראה פרצתי אותה | 3 | 4 | 5 | 6.9488 | 4.4036 | 2.65 | 444 | 448.06 | 0.6695532 | 0.1520468
1 | 5 | 1 | 12.7218 | 10.7835 | 115.9 | 26061.64 | 0.01151117 | 0.00106748 |  | 2 | 5 | 1 | 11.803 | 9.3786 | 823 | 837.0592 | 0.3583976 | 0.0382144 |  | 3 | 5 | 1 | 10.584 | 8.0388 | 1.49 | 197 | 197.7952 | 1.51672 | 0.188675
1 | 5 | 2 | 13.4159 | 11.6046 | 115.3 | 25459.91 | 0.01178323 | 0.001015393 |  | 2 | 5 | 2 | 12.7433 | 10.6606 | 656 | 664.9015 | 0.4511946 | 0.04232357 |  | 3 | 5 | 2 | 11.7448 | 8.5039 | 1.45 | 191 | 191.7474 | 1.564558 | 0.1839813
1 | 5 | 3 | 12.3202 | 10.3834 | 116.3 | 26462.81 | 0.01133667 | 0.001091807 |  | 2 | 5 | 3 | 11.7895 | 9.6254 | 751 | 762.6894 | 0.3933449 | 0.04086531 |  | 3 | 5 | 3 | 9.87 | 7.097 | 1.56 | 210 | 210.9039 | 1.422449 | 0.2004296
1 | 5 | 4 | 10.9368 | 9.052 | 117.4 | 27566.05 | 0.01088295 | 0.001202271 |  | 2 | 5 | 4 | 12.3134 | 8.9639 | 706 | 716.3209 | 0.4188067 | 0.04672149 |  | 3 | 5 | 4 | 10.0107 | 6.7646 | 1.56 | 210 | 210.9039 | 1.422449 | 0.2102784
1 | 5 | 5 | 11.8985 | 10.5735 | 115.1 | 25259.33 | 0.0118768 | 0.001123261 |  | 2 | 5 | 5 | 12.8152 | 9.4952 | 669 | 678.2603 | 0.442308 | 0.04658228 |  | 3 | 5 | 5 | 10.8376 | 7.9112 | 1.49 | 197 | 197.7952 | 1.51672 | 0.1917181
1 | 6 | 1 | 18.4212 | 15.7752 | 112.2 | 22351.18 | 0.01342211 | 0.0008508361 |  | 2 | 6 | 1 | 23.9704 | 20.2521 | 0 |  |  |  | קצר | 3 | 6 | 1 | 18.2512 | 14.762 | 0.93 | 86 | 86.1512 | 3.48225 | 0.2358928
1 | 6 | 2 | 20.306 | 18.6186 | 111.4 | 21548.99 | 0.01392177 | 0.0007477343 |  | 2 | 6 | 2 | 29.4588 | 25.3575 | 0 |  |  |  | קצר | 3 | 6 | 2 | 21.431 | 17.777 | 0.88 | 73 | 73.10892 | 4.103467 | 0.2308301
1 | 6 | 3 | 18.228 | 16.3432 | 99 |  |  |  |  | 2 | 6 | 3 | 21.0221 | 18.7572 | 387 | 390.0808 | 0.7690713 | 0.04100139 |  | 3 | 6 | 3 | 16.8661 | 13.2568 | 0.97 | 90 | 90.16561 | 3.327211 | 0.2509814
1 | 6 | 4 | 19.214 | 17.264 | 112.2 | 22351.18 | 0.01342211 | 0.0007774624 |  | 2 | 6 | 4 | 14.6496 | 14.6496 | 679 | 688.5412 | 0.4357038 | 0.02974168 | הצומת לא בסדר | 3 | 6 | 4 |  |  | 0.95 |  | 0 |  |  | קצר. כנראה פרצתי אותו
1 | 6 | 5 | 19.318 | 16.822 | 110.5 | 20646.56 | 0.01453027 | 0.0008637656 |  | 2 | 6 | 5 |  |  | 0 |  |  |  | קצר. הצומת לא בסדר | 3 | 6 | 5 | 15.5578 | 13.3108 | 0.95 | 89 | 89.16195 | 3.364664 | 0.252777
.

## כיול Locking AMP
מתח [mV] | התנגדות שנמדדה [Ohm] | הערות
0.88 | 73
0.93 | 86
0.95 | 89
0.97 | 90
1.45 | 191
1.49 | 197
1.49 | 197
1.56 | 210
1.56 | 210
2.37 | 380
2.61 | 438
2.65 | 444
2.71 | 460
2.72 | 459
3.226 | 575
3.24 | 579
3.46 | 630
3.54 | 650
4.05 | 700
4.059 | 900 | לא בחישוב
15.15 | 35135 | לא בחישוב
15.18 | 41000 | לא בחישוב

## Sheet5
dye1 |  | dye2 |  | dye3
שטח צומת פנימי [um^2] | Critical Current density [A/um^2] | שטח צומת פנימי [um^2] | Critical Current density [A/um^2] | שטח צומת פנימי [um^2] | Critical Current density [A/um^2]
1.6968 | 0.003767311 | 3.232 | 0.04004955 | 3.1652 | 0.1334668
2.0296 | 0.003420213 | 2.4034 | 0.04890484 | 2.3352 | 0.1401211
1.6684 | 0.003881246 | 1.8748 | 0.05610988 | 3.6456 | 0.1404466
2.1037 | 0.003160295 | 3.2761 | 0.04951855 | 3.0997 | 0.1663441
4.7722 | 0.00189445 | 3.0272 | 0.04720826 | 3.5133 | 0.1296263
3.76 | 0.002260896 | 2.7783 | 0.06465683 | 4.4215 | 0.1464373
3.632 | 0.002320781 | 5.252 | 0.04187955 | 5.124 | 0.1528789
3.5752 | 0.002357652 | 3.9458 | 0.04641695 | 3.7249 | 0.1734413
6.5095 | 0.001547946 | 9.3786 | 0.0382144 | 8.0388 | 0.188675
4.558 | 0.001865065 | 10.6606 | 0.04232357 | 8.5039 | 0.1839813
4.472 | 0.001968072 | 9.6254 | 0.04086531 | 7.097 | 0.2004296
4.368 | 0.002009018 | 8.9639 | 0.04672149 | 6.7646 | 0.2102784
6.6926 | 0.001451793 | 9.4952 | 0.04658228 | 7.9112 | 0.1917181
7.9222 | 0.001293706 | 18.7572 | 0.04100139 | 14.762 | 0.2358928
5.902 | 0.001569767 | 14.6496 | 0.02974168 | 17.777 | 0.2308301
5.668 | 0.001634574 | avrage: | 0.0453463 | 13.2568 | 0.2509814
5.3072 | 0.001790061 | stdev: | 0.007786272 | 13.3108 | 0.252777
10.7835 | 0.00106748 |  |  | avrage: | 0.1840192
11.6046 | 0.001015393 |  |  | stdev: | 0.0412914
10.3834 | 0.001091807
9.052 | 0.001202271
10.5735 | 0.001123261
15.7752 | 0.0008508361
18.6186 | 0.0007477343
17.264 | 0.0007774624
16.822 | 0.0008637656
avrage: | 0.00180511
stdev: | 0.0008874614